## 表紙、裏表紙
ＫＯＹＯ
株式会社 広 陽 製品カタログ
|  | 1, | フッ素樹脂ベルト
|  | 2, | フッ素樹脂コーティング
|  | 3, | フッ素樹脂粘着シート、熱収縮チューブ
現地工事、その他
|  | 4, | 会社案内
株式会社 広 陽

## 2,7ページ
ＫＯＹＯ | [19 empty] | ＫＯＹＯ
| １．フ ッ 素樹脂 ベ ル ト | [17 empty] | ４．会社案内
ガラス繊維やアラミド繊維をフッ素樹脂コーティングしたものや、ゴムやポリエステルに
フッ素樹脂フィルムを貼り合わせ、これをベルト状に加工したものです。
| 主な用途 |  |  | 不織布乾燥ライン | [6 empty] | 床材、建材の加熱､加圧ライン |  |  |  | 概 要
|  |  |  | 食品の加熱、冷却、解凍、蒸しライン | [6 empty] | 包装ライン |  |  |  |  | 社 名 | 株式会社 広 陽
|  |  |  | 印刷物の乾燥ライン | [6 empty] | 薬品処理ライン |  |  |  |  | 所在地 | 本 社 〒252-0806 神奈川県藤沢市土棚679番地
[18 empty] | 電話番号 | 0466-41-2151
| 主な特徴 |  |  | 耐 熱 性 |  |  |  | 基 材 |  | 耐熱（℃） | [7 empty] | FAX番号 | 0466-44-1120
[8 empty] | ｶﾞﾗｽ |  | -100～260 | [7 empty] | E-mail | hiroki@koyo-shonan.co.jp
[8 empty] | ｱﾗﾐﾄﾞ |  | -100～200 | [7 empty] | URL | http://www.koyo-shonan.co.jp
[8 empty] | ｺﾞﾑﾗﾐﾈｰﾄ |  | -20～120 | [6 empty] | 湘南工場 〒252-0806 神奈川県藤沢市土棚670-5番地
|  |  |  | 非粘着性 |  | ものが付着しにくいという特性があります。 | [9 empty] | 設 立 | 昭和52年 1月21日
|  |  |  | 安定性 |  | 高温域でも高い寸法安定性があります。 | [9 empty] | 従業員数 | 12名
|  |  |  | 取扱い性 |  | 現地施工が容易です。また、部分的な補修も可能です。 | [9 empty] | 代表者 | 代表取締役社長 吉田拡喜
|  |  |  | その他 |  | 耐油、耐ＵＶ、耐薬品性に優れています。軽量かつ強靭です。 | [9 empty] | 取引銀行 | 三菱東京UFJ銀行 戸塚支店
[6 empty] | 食品衛生法に適合しています。 | [10 empty] | 横浜信用金庫 和泉支店
一般特性
事業内容
| グレード |  |  |  | 品番 |  | 厚み | 最大幅 | 重量 | 引張り強度(N/cm) |  | 継手方法 |  | 角度 |  | フッ素樹脂を主体とした各種プラスチックの加工、及び販売、施工
[7 empty] | (mm) | (mm) | (g/㎡) | タテ | ヨコ |  |  |  |  | 各種ゴムの加工、及び販売
| ガラス繊維 | [14 empty] | 各種金型による成型加工
|  | 平織り |  |  | GPS-03 |  | 0.075 | 1000 | 130 | 150 | 90 | オーバーラップ |  | 90/80/60/45 |  | 設備全般の設計、施工、販売
|  |  | (ﾍﾞｰｼﾞｭ） |  | GPS-04 |  | 0.1 | 1000 | 175 | 290 | 160 | バット | ﾉｰﾏﾙ | 90/45
[5 empty] | GPS-05 |  | 0.125 | 1800 | 265 | 280 | 250 |  | Vｷﾞｻﾞ | 90 |  | 中興化成工業株式会社のフッ素樹脂製品販売店としてスタートし、その後順次
[5 empty] | GPS-08 |  | 0.16 | 1000 | 265 | 330 | 310 |  | ﾌｨﾝｶﾞｰ | 90 |  | 二次製品の加工部門を備え、コーティング加工やベルト加工及び現地工事を主
[5 empty] | GPS-10 |  | 0.22 | 2100 | 425 | 500 | 410 | スカイバー | ｵｰﾊﾞｰﾗｯﾌﾟ | 90 |  | 体とした販売などでメーカーと直結して販路を拡大し、現在に至ります。
[5 empty] | GPS-14 |  | 0.33 | 2300 | 485 | 710 | 540 |  | バット | 90 |  | 平成 ２年８月にフッ素樹脂コーティングの専門工場を竣工。
[5 empty] | GPS-21 |  | 0.58 | 2100 | 1125 | 820 | 650 | ラップレス |  | 90 |  | 平成１７年３月本社を現住所に移転。
[5 empty] | GPS-22 |  | 0.54 | 2300 | 700 | 1180 | 750 | 積層 |  | 90/80/60/45 |  | 平成１７年３月同時にベルト製造部を設立。
[5 empty] | GPS-35 |  | 0.915 | 2300 | 1220 | 1040 | 820 | アリゲーター |  | 90 | アクセス
|  | 平織り/静電防止 |  |  | GPS-10B |  | 0.245 | 2100 | 485 | 470 | 450 | ウィービング |  | 90 |  | 小田急線長後駅、湘南台駅より徒歩20分。
|  |  | (黒、ｸﾞﾚｰ） |  | GPS-14B |  | 0.385 | 2300 | 745 | 860 | 660 | ループレーシング |  | 90 |  | 下土棚バス停(長後駅発用田行き）より徒歩5分。
|  | ﾒｯｼｭ |  |  | GL-05 |  | 0.84 | 3100 | 450 | 350 | 440 | レーシング |  | 90
|  |  | (ﾍﾞｰｼﾞｭ） |  | GT-08 |  | 0.8 | 3000 | 570 | 840 | 570 | テープレーシング |  | 90
[5 empty] | GL-09 |  | 0.685 | 3000 | 450 | 440 | -
[5 empty] | GT-10 |  | 0.56 | 1900 | 460 | 520 | 740
[5 empty] | GP-12 |  | 0.9 | 3150 | 557 | 810 | -
|  | ﾒｯｼｭ/静電防止 |  |  | GL-05B |  | 0.95 | 2700 | 470 | 350 | 440
|  |  | (黒） |  | GT-08B |  | 0.86 | 1900 | 595 | 840 | 570 |  | ﾃｰﾌﾟﾚｰｼﾝｸﾞ
[5 empty] | GL-09B |  | 0.685 | 3000 | 450 | 440 | -
[5 empty] | GT-10B |  | 0.65 | 1900 | 46 | 520 | 740
| アラミド繊維 | [11 empty] | ｳｨｰﾋﾞﾝｸﾞ
|  | 平織り |  |  | TPS-05 |  | 0.11 | 900 | 170 | 610 | 480
|  |  | （ﾌﾞﾗｳﾝ） |  | TPS-08 |  | 0.155 | 900 | 220 | 840 | 700
[5 empty] | TPS-12 |  | 0.31 | 900 | 440 | 1800 | 1400 |  | ﾒｯｼｭﾀｲﾌﾟ |  |  | 問題 ～コスト削減 ・ 品質向上 ・ 合理化対策など ～にお応えできる
[5 empty] | TPS-14 |  | 0.35 | 1600 | 575 | 1800 | 1300 |  |  |  |  | よう、日々心がけております。お気軽にお申しつけください。
|  | ﾒｯｼｭ |  |  | TL-05 |  | 0.85 | 3100 | 290 | 1100 | 1200
|  |  | (ﾌﾞﾗｳﾝ） |  | TSL-05 |  | 1.15 | 3400 | 380 | 1100 | 1200 |  | ｼｰﾄﾀｲﾌﾟ
TL-09
[5 empty] | TP-12 |  | 0.6 | 2700 | 320 | 800 | 800
ゴムラミネート
|  | 表面材質 |  |  | 基材
|  |  | PFA |  | ﾌﾞﾁﾙｺﾞﾑ/ｸﾛﾛﾌﾟﾚﾝｺﾞﾑ/ﾆﾄﾘﾙｺﾞﾑ/ﾌﾞﾁﾙｺﾞﾑなど
|  |  | PTFE |  | ﾎﾟﾘｴｽﾃﾙ/ﾎﾟﾘｴﾁﾚﾝなど
ｶﾞﾗｽ繊維
いすゞ自動車
藤沢工場
北門
長後駅
下土棚バス停
湘南台駅
㈱広陽
㈱広陽
信号
ｹｲﾖｰD2
藤沢北警察署
JOMO
R467
高倉中入口
本社
至戸塚
(横浜新道戸塚I.C）
県道横浜伊勢原線
湘南工場

## 3,6ページ
ＫＯＹＯ | [16 empty] | ＫＯＹＯ
| ３．フッ素樹脂 粘着シート/熱収縮チューブ/その他 | [12 empty] | フ ッ 素樹脂 ベ ル ト
各種ロールの汚れ付着防止に
[8 empty] | 取付工事 | 当社のスタッフが取付工事、及びメンテナンスフォローを致します。お気軽にご相談ください。
| 特 徴 | １．非粘着性 |  | 粘着物の離型を容易にし、生産効率を高めます。
|  | ２．耐熱性 |  | 粘着ｼｰﾄは200℃、熱収縮ﾁｭｰﾌﾞは100℃まで使用可能です。 |  |  |  | コンベア設計 お客様のご要望をお伺いしながら設計、施工を致します。お気軽にご相談ください。
|  | ３．施工が容易 |  | 粘着シートは剥離紙付なので現地での施工が容易です。
また、シートタイプはロールを外す必要がございません。
|  |  |  | 熱収縮チューブは熱で容易に収縮加工ができます。 |  |  |  | 蛇行調整 | 伸びの少ないフッ素樹脂ベルトは蛇行しやすいので蛇行調整機能を必要とします。
[9 empty] | 自動調整機 |  | 1or2本のロールでベルトの向きを自動的に変える装置です
| 用 途 | １． ドライヤーロール
|  | ２． ペーパーロール | [6 empty] | ロープガイド |  | アラミドロープをアラミド糸で縫いつけたものです
３． カンバスロール
|  | ４． 各種非粘着用途部品 等へのライニング | [6 empty] | ピン |  | SUS材を使用します。ｵｽ型の裏は盲になっています（ゴミつまり防止）
| 相乗効果 | １．生産物の巻込みが少なくなるので切れが発生しにくくなります。 | [6 empty] | ハトメ |  | ピンなどを使って駆動（チェーンなど）に固定します
２．汚れが付着しにくくなるのでドクター(刃)を使用しなくて良いです。
|  | (ロールに傷が付かなくなる） | [6 empty] | スタッド |  | SUS材を使用します。ピンと比較して幅が広いので安定度は高いです
３．ロールの錆の発生を抑えることが出来る
等があります。
[8 empty] | プーリー | ガラス繊維、アラミド繊維ベルトの場合フラットプーリーのご使用をお願いします。
| 総合販売 | ユーザー様のさまざまなニーズに対応できるように、ご提案から | [6 empty] | 走行ロスが心配な場合ゴムライニング品の使用を推奨します。
施工、メンテナンスまで幅広く対応していきます。
[9 empty] | 幅 | 6～ | 301～ | 761～ | 1,501～
[9 empty] | 厚み | 300 | 760 | 1500 | 2000
| 規格表 | ﾀｲﾌﾟ | 品 種 | 厚み | 幅(最大） | 引張り強さ | 絶縁破壊 電圧 |  | 0.12～0.25 | 75 | 155 | 205 | 255
|  |  |  | （mm) | （mm) | （N/25mm) | （Kv) |  | 0.28～0.49 | 155 | 155 | 205 | 255
|  | 粘着ｼｰﾄ | GPS-03A | 0.13 | 1000 | 400 | 5 |  | 0.51～0.64 | 205 | 205 | 205 | 255
|  | (ｶﾞﾗｽ基材） | GPS-05A | 0.18 | 1000 | 730 | 5 |  | 0.66～ | 350 | 350 | 350 | 350
|  |  | GPS-10A | 0.3 | 1000 | - | 6 |  |  |  |  | 推奨プーリー径(単位ミリ）
|  |  | FS -01A | 0.04 | 20 | 40 | 5 | [8 empty] | 走行方向
|  |  | FS -02A | 0.08 | 300 | 70 | 10 | 駆動方式 | シングル駆動方式
|  | 粘着ｼｰﾄ | FS -02SA | 0.1 | 100 | 220 | 10 |  | 出口側にヘッド（駆動）を設定
|  | (ﾌｨﾙﾑ） | FS -03A | 0.13 | 300 | 160 | 15
|  |  | FS -05A | 0.18 | 300 | 250 | 18 | テンション | 方式は使い分けでよいですが、基本的には
|  |  | FS -07A | 0.23 | 300 | 340 | 21 |  | スクリュー式を推奨します。
|  | 収縮ﾁｭｰﾌﾞ | 16Φ～ | 0.5 | 6000 | - | -
|  |  | 313Φ | 1.5 | 6000 |  |  |  | 重錘式 |  | 錘をテンションとする方式
*規格表にないｻｲｽﾞのものもございますので、別途ご相談ください。
[9 empty] | スクリュー式 |  | ピロー、ネジで廻す方式
（ネジは固定式）
| その他 | [7 empty] | スプリング式 |  | スプリングの張り方を調整
| 樹脂ベルト |  |  | フッ素樹脂製品 |  |  | プラスチック製品
| 樹脂加工品 |  |  | チューブ |  |  | ポリエチレン | 設計確認事項
| 樹脂成型品 |  |  | 板 |  |  | ナイロン |  | 素材 | ｶﾞﾗｽ・ｱﾗﾐﾄﾞ・ｺﾞﾑﾗﾐﾈｰﾄ・その他 |  |  | 速度 |  | m/min
| 樹脂コーティング |  |  | 丸棒 |  |  | アクリル |  | 厚み |  | T |  | 温度 |  | ℃
| 資材消耗品関連全般 |  |  | パイプ |  |  | 塩ビ |  | 幅 |  | W |  | ﾌﾟｰﾘｰ径 | ﾍｯﾄﾞ Φ ・ ﾃｰﾙ Φ
| 設備関連機器全般 |  |  | パッキン |  |  | ジュラコン |  | 長さ |  | L |  | 調整機能 | 長さ |  | L
| 現地据付工事 |  |  | 射出成形品 |  |  | ABS |  | 接合方法 |  |  |  |  | 蛇行(方式）
|  |  |  | 継手 |  |  | PEEK など |  | 現地施工 |  | 有 ・ 無 |  | その他
|  |  |  | バルブ など |  |  |  |  | 運搬重量 |  | kg/m
駆動

## 4,5ページ
ＫＯＹＯ | [11 empty] | ＫＯＹＯ
| ２．フッ素樹脂コーティング | [9 empty] | フッ素樹脂コーティング
機械部品等の汚れ付着防止に最適です
| フッ素樹脂コーティングについて | [7 empty] | PTFE | フッ素樹脂の中で最も需要が多く代表的なものです。特に非粘着性、
| ＰＴＦＥ，ＰＦＡ，ＦＥＰなどのフッ素樹脂塗料をコーティング加工します。 | [8 empty] | すべり性が優れており、コストも比較的安いです。
| フッ素樹脂塗料をお客様の用途に応じて基材（各種金属、ｺﾞﾑ、ｶﾞﾗｽ、 | [8 empty] | 導電性塗料もございます。
ﾌﾟﾗｽﾁｯｸなど）の表面に塗布し、焼付け処理を施します。
| 又、フッ素樹脂単体の塗料だけでなく耐磨耗性を向上させるため、 | [7 empty] | PFA | 厚塗りが可能で、ピンホールのない被膜を得ることが出来ます。
| 硬度の高い樹脂や無機物質とフッ素樹脂塗料をブレンドした特殊 | [8 empty] | 耐薬品性を求められる場合に多用されます。
塗料も扱っております。
[9 empty] | FEP | 基本的な性質や特徴はPFAと同等のものを示します。
主な特徴
| 非粘着性 | ものが付着しにくいという特性があります。
| すべり性 | 摩擦係数が非常に小さいために,ものがよく滑ります。
| 耐 熱 性 | プラスチックの中でも高温から低温まで広い温度範囲に
わたって使用できます。
| 電気特性 | 電気の抵抗が大きく誘電体の諸特性が良いです。
| 耐薬品性 | 酸やアルカリ、その他の薬品に侵されることが殆どありません。
一般特性
|  |  | PTFE | PFA | FEP | ﾀﾌｺｰﾄ | ﾗｲﾃｨ | 低温用
| 最高使用温度連続 |  | 260℃ | 260℃ | 200℃ | 160～250℃ | 290℃ | 80～160℃
| 加工焼成温度 |  | 380℃～ | 380℃～ | 380℃～ | 180～380℃ | 370℃～ | 70～150℃ | タフコーティング
| 鉛筆硬度 |  | F～H | B～H | F～H | H～3H | H～3H | H～3H
| 非粘着性 |  | ◎ | ○ | ○ | △ | △ | △ |  | PTFE+硬度の高い耐熱性樹脂のブレンド品です。
| 耐薬品性 |  | ○ | ◎ | ◎ | △ | ○ | × |  | PTFEの特徴をそなえ、耐磨耗性を向上させたものです。
| 耐磨耗性 |  | ○ | ○ | ○ | ◎ | ◎ | △
| 色 | 緑 | ○ | ○ | ○ | ○ |  |  | ライティコーティング
|  | 黒 | ○ |  |  | ○ | ○
|  | 灰 | ○ |  | ○ | ○ |  |  |  | PPS樹脂をベースにブレンドした塗料です。
|  | こげ茶 | ○ | [6 empty] | 耐熱性、耐磨耗性に優れています。
|  | 茶 | ○ |  |  | ○ | ○
|  | 青 | ○ |  |  |  |  | ○ | 低温焼成用コーティング
|  | ﾒﾀﾘｯｸ | ○ | ○ | ○
|  | 透明 | ○ | ○ | ○ |  |  | ○ |  | 合成樹脂をバインダーにフッ素樹脂を含有した塗料です。
| *タフコーティングはダイキン工業㈱の商品です。 | [8 empty] | ゴムなど低温焼成を必要とする物へのコーティングに適しています。
| *ライティコーティングは中興化成工業㈱の商品です。 | [8 empty] | 初期μ低減、軽い非粘着用途への仕様に用いられます。
1コートタイプ
下塗り(プライマ－)なしで使用可能なタイプです。
コスト重視、軽い非粘着などに最適です。
当社オリジナルコーティング
炊飯用・製茶機用として、耐久性、非粘着性に優れた
当社オリジナルコーティングです。