## Sheet1
ＫＯＹＯ
取付工事
ベルト
製品選びから工事までワンストップでお引き受けいたします。
粘着テープライニング
ロールやホッパー等現地での施工が可能です。
超高分子ポリエチレン等のライニングも対応可能です。
熱収縮チューブ
各種ローラーやシャワーパイプ等への取付けが有効です。
高い品質と圧倒的なフットワークが私たちの確たる信念
お客様の“困った”にぴったりなご提案をいたします
株 式 会 社 広 陽
www.koyo-shonan.co.jp
ＫＯＹＯ | [12 empty] | ＫＯＹＯ
フッ素樹脂コーティング | [9 empty] | フッ素樹脂ベルト
繊維にフッ素樹脂コーティングを施したもの、またはゴムやポリエステルにフッ素樹脂フィルムを
貼り合わせ、ベルト状に加工したものです。
| 新製品 | カビこんコート |  | 「カビこんばい」をフッ素樹脂に分散させ、抗菌、防カビ効果をプラスしたコーティングです。 | [5 empty] | フッ素樹脂ベルトの種類
食品衛生法にも適合の安心安全な商品です。
ガラスクロス（平織り・メッシュ）
試験結果（28日後）
使用温度：-100℃～260℃
|  |  | カビこんコート |  | 通常コート
アラミドクロス（平織り・メッシュ）
|  |  | カビの発育なし |  | 発育あり
使用温度：-100℃〜200℃
| 一般特性 | [9 empty] | 新製品 | 焼きライン専用ベルト
|  |  |  | PTFE | PFA | FEP | 1ｺｰﾄ | カビこんｺｰﾄ | 低温用
|  | 最高使用温度連続 |  | 260℃ | 260℃ | 200℃ | 160～250℃ | 260℃ | 80～160℃ |  | フッ素樹脂コートファブリック+
|  | 加工焼成温度 |  | 380℃～ | 380℃～ | 380℃～ | 180～380℃ | 380℃～ | 70～150℃ |  |  | フッ素樹脂フィルムラミネート ＨＴ-ＦＬ
|  | 鉛筆硬度 |  | F～H | B～H | F～H | H～3H | F～3H | H～3H
|  | 非粘着性 |  | ◎ | ○ | ○ | △ | △～◎ | △
|  | 耐薬品性 |  | ○ | ◎ | ◎ | △ | △～○ | ×
|  | 耐磨耗性 |  | ○ | ○ | ○ | ◎ | ○～◎ | △
|  |  | 緑 |  | ○
|  |  | 黒 | ○ | (○) | (○) | ○ |  |  |  | 使用温度：-100℃〜200℃
|  |  | 灰 | ○ | ○ | ○ | ○
|  | 色 | （こげ）茶 | ○ | (○) | (○) | ○
|  |  | メタリック | ○ | (○) | (○) |  | ○
|  |  | 青 | [5 empty] | ○
|  |  | 黒ﾒﾀﾘｯｸ | ○帯電防止
|  |  | 透明 | ○ | ○ | ○ |  |  | ○
色の（○）は下地色＋トップコートクリアの場合の外観色です
カビこんコートの標準色はPTFEはメタリック、PFAはクリアです
PTFE黒メタリックは帯電防止グレードです
フッ素樹脂の特徴
会社概要
概 要 | 所在地 |  | 〒252-0806
神奈川県藤沢市土棚679番地
| 設 立 |  | 1977-01-21
| 資本金 |  | 22,000,000円
| 代表者 |  | 吉田拡喜
| 従業員数 |  | 16名
事業内容 | フッ素樹脂を主体とした各種プラスチック製品の加工、販売、施工
販売商品
沿 革 | 中興化成工業株式会社の販売店としてスタートし、その後順次
| 二次製品の加工部門を備え、コーティング加工やベルト加工及び | [8 empty] | フッ素樹脂製品全般の販売
| 現地工事を主体とした販売等で販路を拡大し、現在に至る | [9 empty] | フッ素含浸粘着テープ
フッ素含浸ファブリック
| 平成2年8月 |  | フッ素コーティングの専門工場を竣工 | [7 empty] | フッ素板、丸棒、チューブ等機械加工用素材
| 平成17年3月 |  | ベルト製造部を設立 | [7 empty] | フッ素パッキン、シールテープ
| 平成28年3月 |  | 現住所に移転
フッ素樹脂製品以外の販売
樹脂コンベアベルト
各種プラスチック製品の機械加工品
[11 empty] | 新商品 | 「持続する抗菌防カビ剤」カビこんばい
非粘着
耐熱
滑り
絶縁
耐薬品
非粘着
耐 熱
すべり
耐薬品
絶 縁